## list1
Výpočet efektivního indexu lomu z měření propustnosti vzorku a následné určení materiálových konstant v Cauchyově vztahu
[11 empty] | T | změřená propusntost vzorku |  | A, B, C | materiálové konstanty v Cauchyově vztahu
[11 empty] | n | vypočtený efektivní index lomu vzorku |  | n(λ) | předpověď hodnoty indexu lomu podle Cauchyova vztahu
| vlnová délka | T | T | n | x=1/λ2 | y=1/λ4 | x2=1/λ4 | x*y=1/λ6 | n*x=n/λ2 | n*y=n/λ4 |  |  | n(λ)
| [nm] | [%] | [1] | [ ] | [nm-2] | [nm-4] | [nm-4] | [nm-6] | [nm-2] | [nm-4]
| 400.0000305 | 90.719162 | 0.90719162 | 1.566061 | 6.249999e-06 | 3.906249e-11 | 3.906249e-11 | 2.441405e-16 | 9.787882e-06 | 6.117425e-11 |  |  | 1.564
| 402.0000305 | 90.7459106 | 0.907459106 | 1.564964 | 6.187965e-06 | 3.829091e-11 | 3.829091e-11 | 2.369428e-16 | 9.683939e-06 | 5.992387e-11 |  |  | 1.563616
| 404.0000305 | 90.8035202 | 0.908035202 | 1.562598 | 6.126849e-06 | 3.753828e-11 | 3.753828e-11 | 2.299914e-16 | 9.573802e-06 | 5.865724e-11 |  |  | 1.563239
| 406.0000305 | 90.7743301 | 0.907743301 | 1.563797 | 6.066635e-06 | 3.680406e-11 | 3.680406e-11 | 2.232768e-16 | 9.486984e-06 | 5.755407e-11 | N | 201 | 1.562867
| 408.0000305 | 90.7484894 | 0.907484894 | 1.564858 | 6.007304e-06 | 3.60877e-11 | 3.60877e-11 | 2.167898e-16 | 9.400576e-06 | 5.647212e-11 | det | 1.532885e-16 | 1.562501
| 410.0000305 | 90.7291489 | 0.907291489 | 1.565651 | 5.948839e-06 | 3.538869e-11 | 3.538869e-11 | 2.105216e-16 | 9.313809e-06 | 5.540635e-11 | det A | 2.338269e-16 | 1.56214
| 412.0000305 | 90.7522736 | 0.907522736 | 1.564702 | 5.891224e-06 | 3.470652e-11 | 3.470652e-11 | 2.044638e-16 | 9.218011e-06 | 5.430537e-11 | det B | 9.465907e-13 | 1.561784
| 414.0000305 | 90.7894745 | 0.907894745 | 1.563175 | 5.834441e-06 | 3.40407e-11 | 3.40407e-11 | 1.986085e-16 | 9.120251e-06 | 5.321157e-11 | det C | 1.907375e-20 | 1.561433
| 416.0000305 | 90.8065338 | 0.908065338 | 1.562474 | 5.778475e-06 | 3.339078e-11 | 3.339078e-11 | 1.929478e-16 | 9.028718e-06 | 5.217223e-11 |  |  | 1.561088
| 418.0000305 | 90.8477173 | 0.908477173 | 1.560782 | 5.723311e-06 | 3.275629e-11 | 3.275629e-11 | 1.874745e-16 | 8.932839e-06 | 5.112542e-11 | A [ ] | 1.525404 | 1.560747
| 420.0000305 | 90.768959 | 0.90768959 | 1.564017 | 5.668933e-06 | 3.213681e-11 | 3.213681e-11 | 1.821814e-16 | 8.86631e-06 | 5.026252e-11 | B[nm2] | 6175.223 | 1.560411
| 422.0000305 | 90.8239975 | 0.908239975 | 1.561757 | 5.615327e-06 | 3.153189e-11 | 3.153189e-11 | 1.770619e-16 | 8.769773e-06 | 4.924514e-11 | C[nm4] | 0.0001244304 | 1.56008
| 424.0000305 | 90.8173218 | 0.908173218 | 1.562031 | 5.562477e-06 | 3.094115e-11 | 3.094115e-11 | 1.721094e-16 | 8.68876e-06 | 4.833103e-11 |  |  | 1.559754
| 426.0000305 | 90.8137741 | 0.908137741 | 1.562177 | 5.51037e-06 | 3.036417e-11 | 3.036417e-11 | 1.673178e-16 | 8.608171e-06 | 4.74342e-11 |  |  | 1.559432
| 428.0000305 | 90.8579178 | 0.908579178 | 1.560362 | 5.458991e-06 | 2.980059e-11 | 2.980059e-11 | 1.626811e-16 | 8.518004e-06 | 4.649971e-11 |  |  | 1.559115
| 430.0000305 | 90.8294678 | 0.908294678 | 1.561532 | 5.408328e-06 | 2.925001e-11 | 2.925001e-11 | 1.581937e-16 | 8.445276e-06 | 4.567482e-11 |  |  | 1.558802
| 432.0000305 | 90.8401794 | 0.908401794 | 1.561091 | 5.358367e-06 | 2.87121e-11 | 2.87121e-11 | 1.538499e-16 | 8.364901e-06 | 4.482221e-11 |  |  | 1.558494
| 434.0000305 | 90.8667984 | 0.908667984 | 1.559997 | 5.309095e-06 | 2.818649e-11 | 2.818649e-11 | 1.496447e-16 | 8.282173e-06 | 4.397084e-11 |  |  | 1.558189
| 436.0000305 | 90.8526077 | 0.908526077 | 1.560581 | 5.260499e-06 | 2.767285e-11 | 2.767285e-11 | 1.45573e-16 | 8.209433e-06 | 4.318572e-11 |  |  | 1.557889
| 438.0000305 | 90.879303 | 0.90879303 | 1.559483 | 5.212568e-06 | 2.717086e-11 | 2.717086e-11 | 1.4163e-16 | 8.12891e-06 | 4.23725e-11 |  |  | 1.557593
| 440.0000305 | 90.9402008 | 0.909402008 | 1.556977 | 5.165289e-06 | 2.668021e-11 | 2.668021e-11 | 1.37811e-16 | 8.042237e-06 | 4.154047e-11 |  |  | 1.557301
| 442.0000305 | 90.9619675 | 0.909619675 | 1.556081 | 5.11865e-06 | 2.620057e-11 | 2.620057e-11 | 1.341116e-16 | 7.965034e-06 | 4.077022e-11 |  |  | 1.557013
| 444.0000305 | 90.995018 | 0.90995018 | 1.55472 | 5.07264e-06 | 2.573167e-11 | 2.573167e-11 | 1.305275e-16 | 7.886533e-06 | 4.000554e-11 |  |  | 1.556729
| 446.0000305 | 90.9854736 | 0.909854736 | 1.555113 | 5.027247e-06 | 2.527321e-11 | 2.527321e-11 | 1.270547e-16 | 7.817937e-06 | 3.93027e-11 |  |  | 1.556449
| 448.0000305 | 90.9728928 | 0.909728928 | 1.555631 | 4.982461e-06 | 2.482492e-11 | 2.482492e-11 | 1.236892e-16 | 7.750872e-06 | 3.861842e-11 |  |  | 1.556172
| 450.0000305 | 90.9709473 | 0.909709473 | 1.555711 | 4.938271e-06 | 2.438652e-11 | 2.438652e-11 | 1.204272e-16 | 7.682524e-06 | 3.793838e-11 |  |  | 1.555899
| 452.0000305 | 90.9741364 | 0.909741364 | 1.55558 | 4.894666e-06 | 2.395776e-11 | 2.395776e-11 | 1.172652e-16 | 7.614045e-06 | 3.726821e-11 |  |  | 1.55563
| 454.0000305 | 90.9539948 | 0.909539948 | 1.556409 | 4.851636e-06 | 2.353837e-11 | 2.353837e-11 | 1.141996e-16 | 7.551132e-06 | 3.663535e-11 |  |  | 1.555364
| 456.0000305 | 90.9883041 | 0.909883041 | 1.554996 | 4.809171e-06 | 2.312813e-11 | 2.312813e-11 | 1.112271e-16 | 7.478244e-06 | 3.596416e-11 |  |  | 1.555102
| 458.0000305 | 90.9762726 | 0.909762726 | 1.555492 | 4.767262e-06 | 2.272678e-11 | 2.272678e-11 | 1.083445e-16 | 7.415437e-06 | 3.535133e-11 |  |  | 1.554843
| 460.0000305 | 90.9919357 | 0.909919357 | 1.554847 | 4.725897e-06 | 2.233411e-11 | 2.233411e-11 | 1.055487e-16 | 7.348046e-06 | 3.472611e-11 |  |  | 1.554588
| 462.0000305 | 91.0105286 | 0.910105286 | 1.554081 | 4.685069e-06 | 2.194987e-11 | 2.194987e-11 | 1.028367e-16 | 7.280975e-06 | 3.411187e-11 |  |  | 1.554336
| 464.0000305 | 91.1083221 | 0.911083221 | 1.550048 | 4.644768e-06 | 2.157387e-11 | 2.157387e-11 | 1.002056e-16 | 7.199611e-06 | 3.344052e-11 |  |  | 1.554087
| 466.0000305 | 91.0949783 | 0.910949783 | 1.550598 | 4.604984e-06 | 2.120588e-11 | 2.120588e-11 | 9.765272e-17 | 7.140481e-06 | 3.28818e-11 |  |  | 1.553841
| 468.0000305 | 91.0921021 | 0.910921021 | 1.550717 | 4.565709e-06 | 2.08457e-11 | 2.08457e-11 | 9.51754e-17 | 7.080123e-06 | 3.232578e-11 |  |  | 1.553599
| 470.0000305 | 91.0729599 | 0.910729599 | 1.551507 | 4.526935e-06 | 2.049314e-11 | 2.049314e-11 | 9.27711e-17 | 7.02357e-06 | 3.179524e-11 |  |  | 1.553359
| 472.0000305 | 90.9962311 | 0.909962311 | 1.55467 | 4.488652e-06 | 2.0148e-11 | 2.0148e-11 | 9.043735e-17 | 6.978372e-06 | 3.132348e-11 |  |  | 1.553123
| 474.0000305 | 91.0169678 | 0.910169678 | 1.553815 | 4.450853e-06 | 1.981009e-11 | 1.981009e-11 | 8.817182e-17 | 6.915804e-06 | 3.078123e-11 |  |  | 1.552889
| 476.0000305 | 91.0971985 | 0.910971985 | 1.550507 | 4.41353e-06 | 1.947924e-11 | 1.947924e-11 | 8.597222e-17 | 6.843207e-06 | 3.02027e-11 |  |  | 1.552659
| 478.0000305 | 91.0789871 | 0.910789871 | 1.551258 | 4.376674e-06 | 1.915527e-11 | 1.915527e-11 | 8.383637e-17 | 6.78935e-06 | 2.971477e-11 |  |  | 1.552431
| 480.0000305 | 91.0647736 | 0.910647736 | 1.551844 | 4.340277e-06 | 1.883801e-11 | 1.883801e-11 | 8.176217e-17 | 6.735435e-06 | 2.923366e-11 |  |  | 1.552207
| 482.0000305 | 90.9569244 | 0.909569244 | 1.556289 | 4.304333e-06 | 1.852728e-11 | 1.852728e-11 | 7.97476e-17 | 6.698785e-06 | 2.88338e-11 |  |  | 1.551985
| 484.0000305 | 91.0523987 | 0.910523987 | 1.552355 | 4.268834e-06 | 1.822294e-11 | 1.822294e-11 | 7.77907e-17 | 6.626744e-06 | 2.828847e-11 |  |  | 1.551765
| 486.0000305 | 91.0877838 | 0.910877838 | 1.550895 | 4.233771e-06 | 1.792482e-11 | 1.792482e-11 | 7.588959e-17 | 6.566136e-06 | 2.779952e-11 |  |  | 1.551549
| 488.0000305 | 91.100174 | 0.91100174 | 1.550384 | 4.199139e-06 | 1.763277e-11 | 1.763277e-11 | 7.404247e-17 | 6.510279e-06 | 2.733757e-11 |  |  | 1.551335
| 490.0000305 | 91.0744247 | 0.910744247 | 1.551446 | 4.164931e-06 | 1.734665e-11 | 1.734665e-11 | 7.224759e-17 | 6.461667e-06 | 2.691239e-11 |  |  | 1.551124
| 492.0000305 | 91.007515 | 0.91007515 | 1.554205 | 4.131138e-06 | 1.70663e-11 | 1.70663e-11 | 7.050326e-17 | 6.420636e-06 | 2.652453e-11 |  |  | 1.550915
| 494.0000305 | 91.0900421 | 0.910900421 | 1.550802 | 4.097756e-06 | 1.67916e-11 | 1.67916e-11 | 6.880787e-17 | 6.354808e-06 | 2.604045e-11 |  |  | 1.550709
| 496.0000305 | 91.0624313 | 0.910624313 | 1.551941 | 4.064776e-06 | 1.65224e-11 | 1.65224e-11 | 6.715986e-17 | 6.308292e-06 | 2.564179e-11 |  |  | 1.550505
| 498.0000305 | 91.2644958 | 0.912644958 | 1.543594 | 4.032193e-06 | 1.625858e-11 | 1.625858e-11 | 6.555771e-17 | 6.224068e-06 | 2.509664e-11 |  |  | 1.550304
| 500.0000305 | 91.1146317 | 0.911146317 | 1.549787 | 4e-06 | 1.6e-11 | 1.6e-11 | 6.399998e-17 | 6.199148e-06 | 2.479659e-11 |  |  | 1.550105
| 502.0000305 | 91.1073532 | 0.911073532 | 1.550088 | 3.96819e-06 | 1.574654e-11 | 1.574654e-11 | 6.248525e-17 | 6.151043e-06 | 2.440851e-11 |  |  | 1.549909
| 504.0000305 | 91.1254044 | 0.911254044 | 1.549343 | 3.936759e-06 | 1.549807e-11 | 1.549807e-11 | 6.101219e-17 | 6.099389e-06 | 2.401183e-11 |  |  | 1.549715
| 506.0000305 | 91.1215897 | 0.911215897 | 1.5495 | 3.9057e-06 | 1.525449e-11 | 1.525449e-11 | 5.957948e-17 | 6.051883e-06 | 2.363684e-11 |  |  | 1.549523
| 508.0000305 | 91.1294022 | 0.911294022 | 1.549178 | 3.875007e-06 | 1.501568e-11 | 1.501568e-11 | 5.818588e-17 | 6.003074e-06 | 2.326196e-11 |  |  | 1.549333
| 510.0000305 | 91.1961975 | 0.911961975 | 1.546418 | 3.844675e-06 | 1.478152e-11 | 1.478152e-11 | 5.683015e-17 | 5.945475e-06 | 2.285842e-11 |  |  | 1.549146
| 512 | 91.2027512 | 0.912027512 | 1.546147 | 3.814697e-06 | 1.455192e-11 | 1.455192e-11 | 5.551115e-17 | 5.898085e-06 | 2.249941e-11 |  |  | 1.548961
| 514 | 91.2203903 | 0.912203903 | 1.545418 | 3.785069e-06 | 1.432674e-11 | 1.432674e-11 | 5.422771e-17 | 5.849514e-06 | 2.214081e-11 |  |  | 1.548778
| 516 | 91.1754608 | 0.911754608 | 1.547275 | 3.755784e-06 | 1.410591e-11 | 1.410591e-11 | 5.297876e-17 | 5.811232e-06 | 2.182573e-11 |  |  | 1.548597
| 518 | 91.165062 | 0.91165062 | 1.547705 | 3.726838e-06 | 1.388932e-11 | 1.388932e-11 | 5.176324e-17 | 5.768045e-06 | 2.149657e-11 |  |  | 1.548418
| 520 | 91.1634369 | 0.911634369 | 1.547772 | 3.698225e-06 | 1.367687e-11 | 1.367687e-11 | 5.058013e-17 | 5.724009e-06 | 2.116867e-11 |  |  | 1.548242
| 522 | 91.1721191 | 0.911721191 | 1.547413 | 3.66994e-06 | 1.346846e-11 | 1.346846e-11 | 4.942845e-17 | 5.678914e-06 | 2.084128e-11 |  |  | 1.548067
| 524 | 91.1457672 | 0.911457672 | 1.548502 | 3.641979e-06 | 1.326401e-11 | 1.326401e-11 | 4.830725e-17 | 5.639611e-06 | 2.053934e-11 |  |  | 1.547894
| 526 | 91.1588593 | 0.911588593 | 1.547961 | 3.614336e-06 | 1.306342e-11 | 1.306342e-11 | 4.72156e-17 | 5.594851e-06 | 2.022167e-11 |  |  | 1.547724
| 528 | 91.1705551 | 0.911705551 | 1.547478 | 3.587006e-06 | 1.286662e-11 | 1.286662e-11 | 4.615263e-17 | 5.550813e-06 | 1.99108e-11 |  |  | 1.547555
| 530 | 91.1524353 | 0.911524353 | 1.548226 | 3.559986e-06 | 1.26735e-11 | 1.26735e-11 | 4.511747e-17 | 5.511664e-06 | 1.962145e-11 |  |  | 1.547388
| 532 | 91.2519531 | 0.912519531 | 1.544113 | 3.533269e-06 | 1.248399e-11 | 1.248399e-11 | 4.41093e-17 | 5.455766e-06 | 1.927669e-11 |  |  | 1.547223
| 534 | 91.2417145 | 0.912417145 | 1.544536 | 3.506852e-06 | 1.229801e-11 | 1.229801e-11 | 4.312732e-17 | 5.416461e-06 | 1.899473e-11 |  |  | 1.54706
| 536 | 91.2303619 | 0.912303619 | 1.545006 | 3.480731e-06 | 1.211549e-11 | 1.211549e-11 | 4.217074e-17 | 5.377749e-06 | 1.87185e-11 |  |  | 1.546899
| 538 | 91.2765503 | 0.912765503 | 1.543095 | 3.4549e-06 | 1.193633e-11 | 1.193633e-11 | 4.123883e-17 | 5.331239e-06 | 1.84189e-11 |  |  | 1.546739
| 540 | 91.3003922 | 0.913003922 | 1.542108 | 3.429355e-06 | 1.176048e-11 | 1.176048e-11 | 4.033086e-17 | 5.288437e-06 | 1.813593e-11 |  |  | 1.546581
| 542 | 91.2835388 | 0.912835388 | 1.542806 | 3.404093e-06 | 1.158785e-11 | 1.158785e-11 | 3.944612e-17 | 5.251855e-06 | 1.78778e-11 |  |  | 1.546425
| 544 | 91.2576065 | 0.912576065 | 1.543879 | 3.379109e-06 | 1.141838e-11 | 1.141838e-11 | 3.858394e-17 | 5.216935e-06 | 1.762859e-11 |  |  | 1.546271
| 546 | 91.1949921 | 0.911949921 | 1.546468 | 3.354399e-06 | 1.125199e-11 | 1.125199e-11 | 3.774367e-17 | 5.187471e-06 | 1.740085e-11 |  |  | 1.546119
| 548 | 91.2459488 | 0.912459488 | 1.544361 | 3.329959e-06 | 1.108863e-11 | 1.108863e-11 | 3.692467e-17 | 5.14266e-06 | 1.712485e-11 |  |  | 1.545968
| 550 | 91.2537842 | 0.912537842 | 1.544037 | 3.305785e-06 | 1.092822e-11 | 1.092822e-11 | 3.612633e-17 | 5.104255e-06 | 1.687357e-11 |  |  | 1.545818
| 552 | 91.3051453 | 0.913051453 | 1.541911 | 3.281874e-06 | 1.077069e-11 | 1.077069e-11 | 3.534806e-17 | 5.060358e-06 | 1.660746e-11 |  |  | 1.545671
| 554 | 91.2775574 | 0.912775574 | 1.543053 | 3.25822e-06 | 1.0616e-11 | 1.0616e-11 | 3.458927e-17 | 5.027608e-06 | 1.638106e-11 |  |  | 1.545525
| 556 | 91.2730255 | 0.912730255 | 1.543241 | 3.234822e-06 | 1.046407e-11 | 1.046407e-11 | 3.384942e-17 | 4.99211e-06 | 1.614859e-11 |  |  | 1.54538
| 558 | 91.2837219 | 0.912837219 | 1.542798 | 3.211675e-06 | 1.031486e-11 | 1.031486e-11 | 3.312797e-17 | 4.954967e-06 | 1.591374e-11 |  |  | 1.545237
| 560 | 91.2727966 | 0.912727966 | 1.54325 | 3.188776e-06 | 1.016829e-11 | 1.016829e-11 | 3.242439e-17 | 4.921079e-06 | 1.569222e-11 |  |  | 1.545096
| 562 | 91.2800064 | 0.912800064 | 1.542952 | 3.16612e-06 | 1.002432e-11 | 1.002432e-11 | 3.173819e-17 | 4.885171e-06 | 1.546704e-11 |  |  | 1.544956
| 564 | 91.3042679 | 0.913042679 | 1.541948 | 3.143705e-06 | 9.882881e-12 | 9.882881e-12 | 3.106886e-17 | 4.847429e-06 | 1.523889e-11 |  |  | 1.544817
| 566 | 91.2671661 | 0.912671661 | 1.543483 | 3.121527e-06 | 9.743933e-12 | 9.743933e-12 | 3.041595e-17 | 4.818026e-06 | 1.50396e-11 |  |  | 1.544681
| 568 | 91.2540359 | 0.912540359 | 1.544027 | 3.099583e-06 | 9.607417e-12 | 9.607417e-12 | 2.977899e-17 | 4.78584e-06 | 1.483411e-11 |  |  | 1.544545
| 570 | 91.2723312 | 0.912723312 | 1.54327 | 3.07787e-06 | 9.473284e-12 | 9.473284e-12 | 2.915754e-17 | 4.749984e-06 | 1.461983e-11 |  |  | 1.544411
| 572 | 91.2616119 | 0.912616119 | 1.543713 | 3.056384e-06 | 9.341484e-12 | 9.341484e-12 | 2.855116e-17 | 4.718181e-06 | 1.442057e-11 |  |  | 1.544278
| 574 | 91.3005981 | 0.913005981 | 1.5421 | 3.035122e-06 | 9.211968e-12 | 9.211968e-12 | 2.795945e-17 | 4.680461e-06 | 1.420577e-11 |  |  | 1.544147
| 576 | 91.2991028 | 0.912991028 | 1.542162 | 3.014082e-06 | 9.084689e-12 | 9.084689e-12 | 2.7382e-17 | 4.648201e-06 | 1.401006e-11 |  |  | 1.544017
| 578 | 91.2820892 | 0.912820892 | 1.542866 | 2.993259e-06 | 8.959601e-12 | 8.959601e-12 | 2.681841e-17 | 4.618197e-06 | 1.382346e-11 |  |  | 1.543888
| 580 | 91.3123627 | 0.913123627 | 1.541612 | 2.972652e-06 | 8.836658e-12 | 8.836658e-12 | 2.62683e-17 | 4.582677e-06 | 1.36227e-11 |  |  | 1.543761
| 582 | 91.3538284 | 0.913538284 | 1.539895 | 2.952256e-06 | 8.715816e-12 | 8.715816e-12 | 2.573132e-17 | 4.546164e-06 | 1.342144e-11 |  |  | 1.543635
| 584 | 91.294754 | 0.91294754 | 1.542342 | 2.93207e-06 | 8.597033e-12 | 8.597033e-12 | 2.52071e-17 | 4.522253e-06 | 1.325956e-11 |  |  | 1.543511
| 586 | 91.2802658 | 0.912802658 | 1.542941 | 2.91209e-06 | 8.480267e-12 | 8.480267e-12 | 2.46953e-17 | 4.493184e-06 | 1.308455e-11 |  |  | 1.543387
| 588 | 91.2932358 | 0.912932358 | 1.542404 | 2.892313e-06 | 8.365477e-12 | 8.365477e-12 | 2.419558e-17 | 4.461117e-06 | 1.290295e-11 |  |  | 1.543265
| 590 | 91.2565765 | 0.912565765 | 1.543922 | 2.872738e-06 | 8.252622e-12 | 8.252622e-12 | 2.370762e-17 | 4.435282e-06 | 1.27414e-11 |  |  | 1.543144
| 592 | 91.2657852 | 0.912657852 | 1.543541 | 2.85336e-06 | 8.141664e-12 | 8.141664e-12 | 2.32311e-17 | 4.404277e-06 | 1.256699e-11 |  |  | 1.543025
| 594 | 91.243721 | 0.91243721 | 1.544453 | 2.834178e-06 | 8.032564e-12 | 8.032564e-12 | 2.276572e-17 | 4.377256e-06 | 1.240592e-11 |  |  | 1.542906
| 596 | 91.3170319 | 0.913170319 | 1.541419 | 2.815189e-06 | 7.925286e-12 | 7.925286e-12 | 2.231117e-17 | 4.339385e-06 | 1.221619e-11 |  |  | 1.542789
| 598 | 91.2945175 | 0.912945175 | 1.542351 | 2.796389e-06 | 7.819793e-12 | 7.819793e-12 | 2.186719e-17 | 4.313015e-06 | 1.206087e-11 |  |  | 1.542673
| 600 | 91.2945709 | 0.912945709 | 1.542349 | 2.777778e-06 | 7.716049e-12 | 7.716049e-12 | 2.143347e-17 | 4.284303e-06 | 1.190084e-11 |  |  | 1.542558
| 602 | 91.2953339 | 0.912953339 | 1.542318 | 2.759351e-06 | 7.61402e-12 | 7.61402e-12 | 2.100976e-17 | 4.255796e-06 | 1.174324e-11 |  |  | 1.542444
| 604 | 91.3338165 | 0.913338165 | 1.540724 | 2.741108e-06 | 7.513672e-12 | 7.513672e-12 | 2.059579e-17 | 4.22329e-06 | 1.157649e-11 |  |  | 1.542331
| 606 | 91.2976608 | 0.912976608 | 1.542221 | 2.723045e-06 | 7.414972e-12 | 7.414972e-12 | 2.01913e-17 | 4.199537e-06 | 1.143553e-11 |  |  | 1.54222
| 608 | 91.3183594 | 0.913183594 | 1.541364 | 2.705159e-06 | 7.317887e-12 | 7.317887e-12 | 1.979605e-17 | 4.169635e-06 | 1.127953e-11 |  |  | 1.542109
| 610 | 91.2969208 | 0.912969208 | 1.542252 | 2.68745e-06 | 7.222385e-12 | 7.222385e-12 | 1.94098e-17 | 4.144724e-06 | 1.113874e-11 |  |  | 1.542
| 612 | 91.3281403 | 0.913281403 | 1.540959 | 2.669913e-06 | 7.128437e-12 | 7.128437e-12 | 1.903231e-17 | 4.114227e-06 | 1.098463e-11 |  |  | 1.541892
| 614 | 91.3183594 | 0.913183594 | 1.541364 | 2.652548e-06 | 7.036011e-12 | 7.036011e-12 | 1.866336e-17 | 4.088542e-06 | 1.084506e-11 |  |  | 1.541784
| 616 | 91.302269 | 0.91302269 | 1.54203 | 2.635352e-06 | 6.945078e-12 | 6.945078e-12 | 1.830272e-17 | 4.063792e-06 | 1.070952e-11 |  |  | 1.541678
| 618 | 91.3021088 | 0.913021088 | 1.542037 | 2.618322e-06 | 6.85561e-12 | 6.85561e-12 | 1.795019e-17 | 4.03755e-06 | 1.05716e-11 |  |  | 1.541573
| 620 | 91.3300018 | 0.913300018 | 1.540882 | 2.601457e-06 | 6.767578e-12 | 6.767578e-12 | 1.760556e-17 | 4.008538e-06 | 1.042804e-11 |  |  | 1.541469
| 622 | 91.3199463 | 0.913199463 | 1.541298 | 2.584754e-06 | 6.680954e-12 | 6.680954e-12 | 1.726862e-17 | 3.983877e-06 | 1.029734e-11 |  |  | 1.541366
| 624 | 91.2852783 | 0.912852783 | 1.542734 | 2.568212e-06 | 6.595711e-12 | 6.595711e-12 | 1.693918e-17 | 3.962067e-06 | 1.017543e-11 |  |  | 1.541264
| 626 | 91.2891998 | 0.912891998 | 1.542571 | 2.551828e-06 | 6.511824e-12 | 6.511824e-12 | 1.661705e-17 | 3.936377e-06 | 1.004495e-11 |  |  | 1.541162
| 628 | 91.303772 | 0.91303772 | 1.541968 | 2.5356e-06 | 6.429266e-12 | 6.429266e-12 | 1.630205e-17 | 3.909814e-06 | 9.913724e-12 |  |  | 1.541062
| 630 | 91.3050308 | 0.913050308 | 1.541916 | 2.519526e-06 | 6.348013e-12 | 6.348013e-12 | 1.599399e-17 | 3.884898e-06 | 9.788103e-12 |  |  | 1.540963
| 632 | 91.3254242 | 0.913254242 | 1.541072 | 2.503605e-06 | 6.268039e-12 | 6.268039e-12 | 1.569269e-17 | 3.858235e-06 | 9.659496e-12 |  |  | 1.540865
| 634 | 91.3052826 | 0.913052826 | 1.541906 | 2.487834e-06 | 6.18932e-12 | 6.18932e-12 | 1.5398e-17 | 3.836006e-06 | 9.543348e-12 |  |  | 1.540767
| 636 | 91.3010712 | 0.913010712 | 1.54208 | 2.472212e-06 | 6.111834e-12 | 6.111834e-12 | 1.510975e-17 | 3.812349e-06 | 9.424937e-12 |  |  | 1.540671
| 638 | 91.2720642 | 0.912720642 | 1.543281 | 2.456737e-06 | 6.035556e-12 | 6.035556e-12 | 1.482777e-17 | 3.791435e-06 | 9.314557e-12 |  |  | 1.540575
| 640 | 91.3000641 | 0.913000641 | 1.542122 | 2.44140625e-06 | 5.960464e-12 | 5.960464e-12 | 1.455192e-17 | 3.764946e-06 | 9.191762e-12 |  |  | 1.540481
| 642 | 91.3236084 | 0.913236084 | 1.541147 | 2.426219e-06 | 5.886537e-12 | 5.886537e-12 | 1.428203e-17 | 3.739159e-06 | 9.072017e-12 |  |  | 1.540387
| 644.000061 | 91.3158112 | 0.913158112 | 1.54147 | 2.411172e-06 | 5.81375e-12 | 5.81375e-12 | 1.401795e-17 | 3.716748e-06 | 8.96172e-12 |  |  | 1.540294
| 646.000061 | 91.3656082 | 0.913656082 | 1.539406 | 2.396265e-06 | 5.742087e-12 | 5.742087e-12 | 1.375956e-17 | 3.688826e-06 | 8.839406e-12 |  |  | 1.540202
| 648.000061 | 91.3830185 | 0.913830185 | 1.538685 | 2.381496e-06 | 5.671525e-12 | 5.671525e-12 | 1.350671e-17 | 3.664372e-06 | 8.726688e-12 |  |  | 1.540111
| 650.000061 | 91.4083405 | 0.914083405 | 1.537635 | 2.366863e-06 | 5.602043e-12 | 5.602043e-12 | 1.325927e-17 | 3.639371e-06 | 8.613894e-12 |  |  | 1.54002
| 652.000061 | 91.3863297 | 0.913863297 | 1.538547 | 2.352365e-06 | 5.533622e-12 | 5.533622e-12 | 1.30171e-17 | 3.619225e-06 | 8.513739e-12 |  |  | 1.539931
| 654.000061 | 91.3770523 | 0.913770523 | 1.538932 | 2.338e-06 | 5.466242e-12 | 5.466242e-12 | 1.278007e-17 | 3.598022e-06 | 8.412175e-12 |  |  | 1.539842
| 656.000061 | 91.3448486 | 0.913448486 | 1.540267 | 2.323765e-06 | 5.399885e-12 | 5.399885e-12 | 1.254806e-17 | 3.579218e-06 | 8.317263e-12 |  |  | 1.539754
| 658.000061 | 91.3326263 | 0.913326263 | 1.540773 | 2.30966e-06 | 5.334531e-12 | 5.334531e-12 | 1.232096e-17 | 3.558663e-06 | 8.219303e-12 |  |  | 1.539667
| 660.000061 | 91.3668289 | 0.913668289 | 1.539356 | 2.295684e-06 | 5.270164e-12 | 5.270164e-12 | 1.209863e-17 | 3.533874e-06 | 8.112657e-12 |  |  | 1.539581
| 662.000061 | 91.3571625 | 0.913571625 | 1.539757 | 2.281833e-06 | 5.206764e-12 | 5.206764e-12 | 1.188097e-17 | 3.513468e-06 | 8.017149e-12 |  |  | 1.539495
| 664.000061 | 91.4137421 | 0.914137421 | 1.53741 | 2.268108e-06 | 5.144315e-12 | 5.144315e-12 | 1.166786e-17 | 3.487013e-06 | 7.908923e-12 |  |  | 1.53941
| 666.000061 | 91.4221802 | 0.914221802 | 1.53706 | 2.254506e-06 | 5.082799e-12 | 5.082799e-12 | 1.14592e-17 | 3.465312e-06 | 7.812569e-12 |  |  | 1.539326
| 668.000061 | 91.414299 | 0.91414299 | 1.537387 | 2.241027e-06 | 5.0222e-12 | 5.0222e-12 | 1.125488e-17 | 3.445326e-06 | 7.721067e-12 |  |  | 1.539243
| 670.000061 | 91.3674774 | 0.913674774 | 1.539329 | 2.227667e-06 | 4.962501e-12 | 4.962501e-12 | 1.10548e-17 | 3.429113e-06 | 7.638922e-12 |  |  | 1.539161
| 672.000061 | 91.3592377 | 0.913592377 | 1.539671 | 2.214427e-06 | 4.903687e-12 | 4.903687e-12 | 1.085886e-17 | 3.409488e-06 | 7.550062e-12 |  |  | 1.539079
| 674.000061 | 91.3478928 | 0.913478928 | 1.540141 | 2.201305e-06 | 4.845742e-12 | 4.845742e-12 | 1.066695e-17 | 3.390319e-06 | 7.463124e-12 |  |  | 1.538998
| 676.000061 | 91.3682861 | 0.913682861 | 1.539295 | 2.188298e-06 | 4.78865e-12 | 4.78865e-12 | 1.047899e-17 | 3.368438e-06 | 7.371147e-12 |  |  | 1.538918
| 678.000061 | 91.409256 | 0.91409256 | 1.537597 | 2.175407e-06 | 4.732396e-12 | 4.732396e-12 | 1.029489e-17 | 3.344898e-06 | 7.276516e-12 |  |  | 1.538838
| 680.000061 | 91.3611526 | 0.913611526 | 1.539591 | 2.162629e-06 | 4.676966e-12 | 4.676966e-12 | 1.011454e-17 | 3.329565e-06 | 7.200615e-12 |  |  | 1.538759
| 682.000061 | 91.3887939 | 0.913887939 | 1.538445 | 2.149964e-06 | 4.622345e-12 | 4.622345e-12 | 9.937875e-18 | 3.307602e-06 | 7.111224e-12 |  |  | 1.538681
| 684.000061 | 91.404892 | 0.91404892 | 1.537778 | 2.137409e-06 | 4.568519e-12 | 4.568519e-12 | 9.764796e-18 | 3.28686e-06 | 7.025366e-12 |  |  | 1.538603
| 686.000061 | 91.4254227 | 0.914254227 | 1.536926 | 2.124965e-06 | 4.515474e-12 | 4.515474e-12 | 9.595223e-18 | 3.265913e-06 | 6.939949e-12 |  |  | 1.538527
| 688.000061 | 91.4069901 | 0.914069901 | 1.537691 | 2.112628e-06 | 4.463197e-12 | 4.463197e-12 | 9.429076e-18 | 3.248568e-06 | 6.863017e-12 |  |  | 1.53845
| 690.000061 | 91.4476166 | 0.914476166 | 1.536005 | 2.100399e-06 | 4.411675e-12 | 4.411675e-12 | 9.266276e-18 | 3.226222e-06 | 6.776353e-12 |  |  | 1.538375
| 692.000061 | 91.4291077 | 0.914291077 | 1.536773 | 2.088275e-06 | 4.360893e-12 | 4.360893e-12 | 9.106746e-18 | 3.209205e-06 | 6.701703e-12 |  |  | 1.5383
| 694.000061 | 91.4299698 | 0.914299698 | 1.536737 | 2.076256e-06 | 4.310841e-12 | 4.310841e-12 | 8.95041e-18 | 3.19066e-06 | 6.624629e-12 |  |  | 1.538226
| 696.000061 | 91.3755188 | 0.913755188 | 1.538996 | 2.064341e-06 | 4.261504e-12 | 4.261504e-12 | 8.797197e-18 | 3.177012e-06 | 6.558436e-12 |  |  | 1.538152
| 698.000061 | 91.3793106 | 0.913793106 | 1.538838 | 2.052528e-06 | 4.212871e-12 | 4.212871e-12 | 8.647035e-18 | 3.158509e-06 | 6.482928e-12 |  |  | 1.538079
| 700.000061 | 91.3940964 | 0.913940964 | 1.538225 | 2.040816e-06 | 4.16493e-12 | 4.16493e-12 | 8.499855e-18 | 3.139235e-06 | 6.406601e-12 |  |  | 1.538007
| 702.000061 | 91.3711624 | 0.913711624 | 1.539176 | 2.029204e-06 | 4.117669e-12 | 4.117669e-12 | 8.35559e-18 | 3.123303e-06 | 6.337818e-12 |  |  | 1.537935
| 704.000061 | 91.3747406 | 0.913747406 | 1.539028 | 2.017691e-06 | 4.071076e-12 | 4.071076e-12 | 8.214173e-18 | 3.105282e-06 | 6.2655e-12 |  |  | 1.537864
| 706.000061 | 91.3900986 | 0.913900986 | 1.538391 | 2.006275e-06 | 4.025141e-12 | 4.025141e-12 | 8.07554e-18 | 3.086436e-06 | 6.19224e-12 |  |  | 1.537794
| 708.000061 | 91.38591 | 0.9138591 | 1.538565 | 1.994956e-06 | 3.979851e-12 | 3.979851e-12 | 7.939629e-18 | 3.06937e-06 | 6.123259e-12 |  |  | 1.537724
| 710.000061 | 91.3637085 | 0.913637085 | 1.539485 | 1.983733e-06 | 3.935197e-12 | 3.935197e-12 | 7.80638e-18 | 3.053928e-06 | 6.058177e-12 |  |  | 1.537654
| 712.000061 | 91.3562088 | 0.913562088 | 1.539796 | 1.972604e-06 | 3.891167e-12 | 3.891167e-12 | 7.675732e-18 | 3.037408e-06 | 5.991604e-12 |  |  | 1.537586
| 714.000061 | 91.3732147 | 0.913732147 | 1.539091 | 1.961569e-06 | 3.847751e-12 | 3.847751e-12 | 7.547628e-18 | 3.019033e-06 | 5.92204e-12 |  |  | 1.537518
| 716.000061 | 91.3888092 | 0.913888092 | 1.538445 | 1.950625e-06 | 3.80494e-12 | 3.80494e-12 | 7.422012e-18 | 3.000929e-06 | 5.853689e-12 |  |  | 1.53745
| 718.000061 | 91.4061508 | 0.914061508 | 1.537725 | 1.939774e-06 | 3.762722e-12 | 3.762722e-12 | 7.298828e-18 | 2.982839e-06 | 5.786032e-12 |  |  | 1.537383
| 720.000061 | 91.4194717 | 0.914194717 | 1.537173 | 1.929012e-06 | 3.721087e-12 | 3.721087e-12 | 7.178022e-18 | 2.965225e-06 | 5.719954e-12 |  |  | 1.537316
| 722.000061 | 91.4152832 | 0.914152832 | 1.537347 | 1.91834e-06 | 3.680027e-12 | 3.680027e-12 | 7.059543e-18 | 2.949153e-06 | 5.657478e-12 |  |  | 1.537251
| 724.000061 | 91.3808441 | 0.913808441 | 1.538775 | 1.907756e-06 | 3.639532e-12 | 3.639532e-12 | 6.943339e-18 | 2.935607e-06 | 5.600421e-12 |  |  | 1.537185
| 726.000061 | 91.3832779 | 0.913832779 | 1.538674 | 1.897259e-06 | 3.599593e-12 | 3.599593e-12 | 6.829361e-18 | 2.919263e-06 | 5.5386e-12 |  |  | 1.53712
| 728.000061 | 91.3470535 | 0.913470535 | 1.540175 | 1.886849e-06 | 3.5602e-12 | 3.5602e-12 | 6.717559e-18 | 2.906079e-06 | 5.483332e-12 |  |  | 1.537056
| 730.000061 | 91.3718185 | 0.913718185 | 1.539149 | 1.876524e-06 | 3.521344e-12 | 3.521344e-12 | 6.607887e-18 | 2.888251e-06 | 5.419873e-12 |  |  | 1.536992
| 732.000061 | 91.4172745 | 0.914172745 | 1.537264 | 1.866284e-06 | 3.483016e-12 | 3.483016e-12 | 6.500298e-18 | 2.868971e-06 | 5.354316e-12 |  |  | 1.536929
| 734.000061 | 91.3596649 | 0.913596649 | 1.539653 | 1.856128e-06 | 3.445209e-12 | 3.445209e-12 | 6.394748e-18 | 2.857792e-06 | 5.304426e-12 |  |  | 1.536866
| 736.000061 | 91.3715134 | 0.913715134 | 1.539162 | 1.846054e-06 | 3.407914e-12 | 3.407914e-12 | 6.291191e-18 | 2.841375e-06 | 5.24533e-12 |  |  | 1.536804
| 738.000061 | 91.3433762 | 0.913433762 | 1.540328 | 1.836061e-06 | 3.371122e-12 | 3.371122e-12 | 6.189586e-18 | 2.828136e-06 | 5.192632e-12 |  |  | 1.536742
| 740.000061 | 91.3813171 | 0.913813171 | 1.538755 | 1.82615e-06 | 3.334824e-12 | 3.334824e-12 | 6.08989e-18 | 2.809998e-06 | 5.131479e-12 |  |  | 1.536681
| 742.000061 | 91.3593674 | 0.913593674 | 1.539665 | 1.816319e-06 | 3.299015e-12 | 3.299015e-12 | 5.992063e-18 | 2.796523e-06 | 5.079378e-12 |  |  | 1.536621
| 744.000061 | 91.4419327 | 0.914419327 | 1.536241 | 1.806567e-06 | 3.263684e-12 | 3.263684e-12 | 5.896064e-18 | 2.775322e-06 | 5.013804e-12 |  |  | 1.53656
| 746.000061 | 91.4587555 | 0.914587555 | 1.535542 | 1.796893e-06 | 3.228825e-12 | 3.228825e-12 | 5.801854e-18 | 2.759206e-06 | 4.957998e-12 |  |  | 1.536501
| 748.000061 | 91.4262619 | 0.914262619 | 1.536891 | 1.787297e-06 | 3.194431e-12 | 3.194431e-12 | 5.709396e-18 | 2.746881e-06 | 4.909492e-12 |  |  | 1.536441
| 750.000061 | 91.3253784 | 0.913253784 | 1.541073 | 1.777777e-06 | 3.160493e-12 | 3.160493e-12 | 5.618653e-18 | 2.739686e-06 | 4.870551e-12 |  |  | 1.536383
| 752.000061 | 91.4053802 | 0.914053802 | 1.537757 | 1.768334e-06 | 3.127004e-12 | 3.127004e-12 | 5.529588e-18 | 2.719268e-06 | 4.808574e-12 |  |  | 1.536324
| 754.000061 | 91.4608917 | 0.914608917 | 1.535454 | 1.758965e-06 | 3.093958e-12 | 3.093958e-12 | 5.442165e-18 | 2.70081e-06 | 4.75063e-12 |  |  | 1.536266
| 756.000061 | 91.4145508 | 0.914145508 | 1.537377 | 1.749671e-06 | 3.061348e-12 | 3.061348e-12 | 5.356351e-18 | 2.689904e-06 | 4.706446e-12 |  |  | 1.536209
| 758.000061 | 91.4191437 | 0.914191437 | 1.537186 | 1.74045e-06 | 3.029166e-12 | 3.029166e-12 | 5.272111e-18 | 2.675396e-06 | 4.656392e-12 |  |  | 1.536152
| 760.000061 | 91.4548721 | 0.914548721 | 1.535704 | 1.731302e-06 | 2.997405e-12 | 2.997405e-12 | 5.189413e-18 | 2.658766e-06 | 4.603126e-12 |  |  | 1.536096
| 762.000061 | 91.4647598 | 0.914647598 | 1.535293 | 1.722225e-06 | 2.96606e-12 | 2.96606e-12 | 5.108224e-18 | 2.644121e-06 | 4.553772e-12 |  |  | 1.53604
| 764.000061 | 91.3627777 | 0.913627777 | 1.539524 | 1.71322e-06 | 2.935124e-12 | 2.935124e-12 | 5.028514e-18 | 2.637543e-06 | 4.518693e-12 |  |  | 1.535984
| 766.000061 | 91.4088898 | 0.914088898 | 1.537612 | 1.704286e-06 | 2.90459e-12 | 2.90459e-12 | 4.95025e-18 | 2.62053e-06 | 4.466131e-12 |  |  | 1.535929
| 768.000061 | 91.4645538 | 0.914645538 | 1.535302 | 1.695421e-06 | 2.874451e-12 | 2.874451e-12 | 4.873405e-18 | 2.602982e-06 | 4.41315e-12 |  |  | 1.535874
| 770.000061 | 91.3612289 | 0.913612289 | 1.539588 | 1.686625e-06 | 2.844703e-12 | 2.844703e-12 | 4.797947e-18 | 2.596707e-06 | 4.379671e-12 |  |  | 1.53582
| 772.000061 | 91.4354401 | 0.914354401 | 1.53651 | 1.677897e-06 | 2.815339e-12 | 2.815339e-12 | 4.723849e-18 | 2.578106e-06 | 4.325797e-12 |  |  | 1.535766
| 774.000061 | 91.433815 | 0.91433815 | 1.536578 | 1.669237e-06 | 2.786352e-12 | 2.786352e-12 | 4.651082e-18 | 2.564912e-06 | 4.281447e-12 |  |  | 1.535712
| 776.000061 | 91.482193 | 0.91482193 | 1.534569 | 1.660644e-06 | 2.757738e-12 | 2.757738e-12 | 4.57962e-18 | 2.548373e-06 | 4.231939e-12 |  |  | 1.535659
| 778.000061 | 91.4701996 | 0.914701996 | 1.535067 | 1.652117e-06 | 2.72949e-12 | 2.72949e-12 | 4.509436e-18 | 2.53611e-06 | 4.18995e-12 |  |  | 1.535607
| 780.000061 | 91.4589767 | 0.914589767 | 1.535533 | 1.643655e-06 | 2.701603e-12 | 2.701603e-12 | 4.440503e-18 | 2.523887e-06 | 4.1484e-12 |  |  | 1.535554
| 782.000061 | 91.444252 | 0.91444252 | 1.536144 | 1.635259e-06 | 2.67407e-12 | 2.67407e-12 | 4.372797e-18 | 2.511993e-06 | 4.107759e-12 |  |  | 1.535502
| 784.000061 | 91.4376068 | 0.914376068 | 1.53642 | 1.626926e-06 | 2.646888e-12 | 2.646888e-12 | 4.306291e-18 | 2.499642e-06 | 4.066733e-12 |  |  | 1.535451
| 786.000061 | 91.3976974 | 0.913976974 | 1.538076 | 1.618657e-06 | 2.620051e-12 | 2.620051e-12 | 4.240963e-18 | 2.489618e-06 | 4.029837e-12 |  |  | 1.5354
| 788.000061 | 91.4383163 | 0.914383163 | 1.536391 | 1.610451e-06 | 2.593552e-12 | 2.593552e-12 | 4.176789e-18 | 2.474282e-06 | 3.98471e-12 |  |  | 1.535349
| 790.000061 | 91.4781647 | 0.914781647 | 1.534736 | 1.602307e-06 | 2.567388e-12 | 2.567388e-12 | 4.113744e-18 | 2.459119e-06 | 3.940264e-12 |  |  | 1.535299
| 792.000061 | 91.5002594 | 0.915002594 | 1.533819 | 1.594225e-06 | 2.541553e-12 | 2.541553e-12 | 4.051807e-18 | 2.445252e-06 | 3.898281e-12 |  |  | 1.535249
| 794.000061 | 91.4863205 | 0.914863205 | 1.534398 | 1.586204e-06 | 2.516042e-12 | 2.516042e-12 | 3.990955e-18 | 2.433867e-06 | 3.860609e-12 |  |  | 1.5352
| 796.000061 | 91.4828568 | 0.914828568 | 1.534542 | 1.578243e-06 | 2.49085e-12 | 2.49085e-12 | 3.931166e-18 | 2.421879e-06 | 3.822313e-12 |  |  | 1.53515
| 798.000061 | 91.4647675 | 0.914647675 | 1.535293 | 1.570342e-06 | 2.465973e-12 | 2.465973e-12 | 3.87242e-18 | 2.410934e-06 | 3.78599e-12 |  |  | 1.535102
| 800.000061 | 91.4161758 | 0.914161758 | 1.53731 | 1.5625e-06 | 2.441406e-12 | 2.441406e-12 | 3.814696e-18 | 2.402046e-06 | 3.753196e-12 |  |  | 1.535053
celkem | 201 |  |  | 310.4899 | 0.0006289107 | 2.29946e-09 | 2.29946e-09 | 9.585029e-15 | 0.0009735429 | 3.567083e-09